## spt-1
ANALISIS GRANULOMETRICO
PROYECTO : | MAT GEOTECNICOS
UBICACIÓN:
MASA INICIAL ( g ) | 894 |  | FECHA:
REALIZO: |  |  | SPT - 1 | 0.20 - 4.65
| MALLA | MALLA | PESO SUELO | % PARCIAL | % QUE
| No. | (mm) | g | RETENIDO | PASA
| 3" | 76.2 | 0
| 2" | 50.8 | 0
| 1½" | 38.1 | 0
| 1" | 25.4 | 64.88
| 3/4" | 19.05 | 20.42
| 1/2" | 12.7 | 35.28
| 3/8" | 9.52 | 18.06
| #4 | 4.76 | 55.82
| #10 | 2 | 92.26
| #20 | 0.84 | 63.4
| #40 | 0.42 | 131.4
| #60 | 0.25 | 48.36
| #100 | 0.149 | 18.74
| #200 | 0.074 | 13.6
| % GRAVAS (G) |  |  | CLASIFICACION SUCS:
% ARENA (S)
% FINOS (F)
| CONTENIDO DE AGUA |  |  |  | SPT- 1
SPT-1 |  |  | 1.05 | 1.5 | 1.5 | 1.95 | 1.95 | 2.4 | 2.4 | 2.85 | 2.85 | 3.3 | 3.3 | 3.75 | 3.75 | 4.2 | 4.2 | 4.65 | 4.65 | 5.1 | 5.1 | 5.55 | 5.55 | 6
|  | WT | 488 |  | 431 |  | 466 |  | 428 |  | 466 |  | 444 |  | 464 |  | 468 |  | 454 |  | 600 |  | 454
|  | WT+SH | 688 |  | 668 |  | 930 |  | 796 |  | 870 |  | 718 |  | 820 |  | 864 |  | 670 |  | 864 |  | 848
|  | WT+SS | 672 |  | 650 |  | 906 |  | 776 |  | 854 |  | 698 |  | 802 |  | 836 |  | 648 |  | 842 |  | 790
W (%)
[5 empty] | SONDEO: | SPT - 1
[5 empty] | PROF.: | 0.20 - 4.65
DETERMINACION DEL LIMITE LIQUIDO (WL) | [8 empty] | WL=
Wp=
PRUEBA No. |  |  | 1 | 2 | 3 | 4 | 5 |  | Ip=
W RECIPIENTE +SUELO HUMEDO (gr) |  |  | 12.62 | 15.2 | 17.86 | 21.06 | 23.3
W RECIPIENTE +SUELO SECO (gr) |  |  | 12.24 | 14.32 | 16.36 | 18.72 | 20.26 |  | CL=(DL/LI)x100
W RECIPIENTE |  |  | 10.8 | 11.14 | 11.25 | 11.28 | 11.31
W SUELO SECO (Ws) | [8 empty] | DL=
W AGUA (Ww) | [8 empty] | LI= | 9.92
CONTENIDO DE AGUA (%) | [8 empty] | LF= | 9.19
NUMERO DE GOLPES |  |  | 45 | 34 | 25 | 14 | 8
|  |  | 50 -40 | 40 -30 | 30-20 | 20-10 | 10-7 |  |  | CLASIF. SUCS
DETERMINACION DEL LIMITE PLASTICO (WP)
PRUEBA No. |  |  | 1 | 2 | 3
W RECIPIENTE +SUELO HUMEDO (gr) |  |  | 13.82 | 13.4 | 13.38
W RECIPIENTE +SUELO SECO (gr) |  |  | 13.3 | 13.12 | 13.12
W RECIPIENTE |  |  | 11.36 | 11.46 | 11.53
W SUELO SECO (Ws)
W AGUA (Ww)
CONTENIDO DE AGUA (%)
LIMITE PLASTICO PROMEDIO
MASA INICIAL ( kg ) | 684 |  | FECHA:
REALIZO: |  |  | SPT - 1 | 4.65 - 6.00
| MALLA | MALLA | PESO SUELO | % PARCIAL | % QUE
| No. | (mm) | kg | RETENIDO | PASA
| 3" | 76.2 | 0
| 2" | 50.8 | 0
| 1½" | 38.1 | 0
| 1" | 25.4 | 30.62
| 3/4" | 19.05 | 0
| 1/2" | 12.7 | 23.84
| 3/8" | 9.52 | 1.24
| #4 | 4.76 | 5.96
| #10 | 2 | 10.78
| #20 | 0.84 | 11.02
| #40 | 0.42 | 17.54
| #60 | 0.25 | 8.66
| #100 | 0.149 | 4.24
| #200 | 0.074 | 7.52
% GRAVAS (G)
| % ARENA (S) |  |  |  | CLASIFICACION SUCS:
% FINOS (F)
| CONTENIDO DE AGUA |  |  |  | SPT- 2
SPT-2 |  |  | 0.1 | 0.55 | 0.55 | 1 | 1 | 1.45 | 1.45 | 1.9 | 1.9 | 2.35 | 2.35 | 2.8 | 2.8 | 3.25 | 3.25 | 3.7 | 3.7 | 4.15 | 4.15 | 4.6 | 4.6 | 5.05 | 5.05 | 5.5 | 5.5 | 6
|  | WT | 432 |  | 548 |  | 480 |  | 464 |  | 458 |  | 460 |  | 426 |  | 430 |  | 654 |  | 478 |  | 476 |  | 422 |  | 464
|  | WT+SH | 758 |  | 922 |  | 688 |  | 896 |  | 690 |  | 696 |  | 812 |  | 732 |  | 1024 |  | 858 |  | 834 |  | 926 |  | 868
|  | WT+SS | 740 |  | 892 |  | 684 |  | 870 |  | 684 |  | 688 |  | 784 |  | 716 |  | 996 |  | 824 |  | 808 |  | 884 |  | 820
W (%)
[5 empty] | SONDEO: | SPT - 1
[5 empty] | PROF.: | 4.65 - 6.00
| DETERMINACION DEL LIMITE LIQUIDO (WL) | [7 empty] | WL=
Wp=
PRUEBA No. |  |  | 1 | 2 | 3 | 4 | 5 |  | Ip=
W RECIPIENTE +SUELO HUMEDO (gr) |  |  | 13.82 | 16.16 | 19.38 | 23.74 | 25.58
W RECIPIENTE +SUELO SECO (gr) |  |  | 13.48 | 14.72 | 16.88 | 19.66 | 20.7 |  | CL=(DL/LI)x100
W RECIPIENTE |  |  | 11.53 | 11.54 | 11.55 | 11.61 | 11.61
W SUELO SECO (Ws) | [8 empty] | DL=
W AGUA (Ww) | [8 empty] | LI= | 10.1
CONTENIDO DE AGUA (%) | [8 empty] | LF= | 8.58
NUMERO DE GOLPES |  |  | 45 | 35 | 24 | 14 | 9
|  |  | 50 -40 | 40 -30 | 30-20 | 20-10 | 10-7 |  |  | CLASIF. SUCS
DETERMINACION DEL LIMITE PLASTICO (WP)
PRUEBA No. |  |  | 1 | 2 | 3
W RECIPIENTE +SUELO HUMEDO (gr) |  |  | 13.88 | 13.68 | 14.02
W RECIPIENTE +SUELO SECO (gr) |  |  | 13.56 | 13.38 | 13.68
W RECIPIENTE |  |  | 11.62 | 11.68 | 11.71
W SUELO SECO (Ws)
W AGUA (Ww)
CONTENIDO DE AGUA (%)
LIMITE PLATICO PROMEDIO

## Hoja1 (hidden)
| Santy |  |  | 62000
| andrea |  |  | 180000
kerliber | inscipcion | 57000
kerliber | andrea | 3900
kerliber | ana paula | 2500
tc banamex |  | 10000
tc banamex |  | 5700
tc bancomer |  | 10000
ecotur |  | 9000
otros |  | 10000
paty |  | 50000
nomina |  | 12000
diplomado |  | 2000 | 172100
69900